## Tabelle1
Emissionsgrade (Richtwerte)
Alu rau | 0.07
Alu verwittert | 0.83
Asphalt | 0,9 - 0,96
Basalt | 0.7
Beton | 0,92 - 0,95
Bitumen Dachpappe | 0,93 - 0,96
Blech blank | 0.65
Blei (je nach Oxidationsgrad) | 0,2 - 0,65
Edelstahl poliert | 0.16
Edelstahl oxidiert | 0.85
Eisen geschmiedet stumpf | 0.9
Eisen (je nach Oxidationsgrad) | 0,5 - 0,8
Emaillielack | 0,85 - 0,95
Erde trocken | 0.92
Erde wasserdurchtränkt | 0.95
Gipsputz | 0,85 - 0,95
Glas | 0.95
Granit rau | 0.88
Grauguss | 0.94
Gummi schwarz | 0.95
Haut menschlich | 0.98
Heizkörper gestrichen, warm | 0.92
Holz Faserplatte roh | 0.85
Holz feucht | 0.75
Holz gehobelt | 0.9
Kachel glasiert | 0.89
Kalkputz (je nach Rauheit) | 0,9 - 0,94
Keramik | 0,92 - 0,95
Kies | 0.96
Kunststoff undurchsichtig | 0.95
Kupfer oxidiert (je nach Oxidationsgrad) | 0,4 - 0,8
Kupfer poliert | 0.05
Lackfarbe | 0,9 - 0,98
Lehm (je nach Rauheit) | 0,39 - 0,91
Leiterplatte | 0.91
Linoleum | 0.92
Marmor | 0,9 - 0,93
Mauerwerk | 0.93
Messing hochglanzpoliert | 0.05
Messing oxidiert | 0.5
Ölfarbe | 0,93 - 0,95
Pappe | 0,86 - 0,9
Porzellan | 0,75 - 0,93
Sand | 0,6 - 0,9
Sandstein | 0,91 - 0,93
Schellack | 0.82
Stahl oxidiert | 0,7 - 0,9
Stahl poliert | 0,07 - 0,16
Textilien (je nach Rauheit) | 0,9 - 0,98
Ton | 0.95
Wasser (je nach Aggregatszustand) | 0,92 - 0,96
Schnee | 0,8 - 0,9
Papier | 0,85 - 0,95
Ziegel | 0,9 - 0,95
* je stärker die Oberfläche oxidiert ist, umso höher ist der Emissionsgrad
* je rauer die Oberfläche ist, umso höher ist der Emissionsgrad